## Mechanical
| PC | ABS | PS | SAN | ASA | Einheit | Verfahren
Reißdehnung | 80 | 10 | 3 | 3 | 8 | % | ISO 527
Kugeldruckhärte | 110 | 90 | 150 | 175 | 100 | Mpa | ISO 2039-1
Kriechmodul | 1900 | 1500 | 2600 | 2800 | 1400 | MPa | ISO 899-1
Biegefestigkeit | 70 | 75 | 103 | 140 | 80 | MPa | ISO 178
Dichte | 1.2 | 1.04 | 1.05 | 1.08 | 1.07 | g/cm³ | ISO 1183
Normalisiert bezogen auf Max
Reißdehnung | 1 | 0.125 | 0.0375 | 0.0375 | 0.1
Kugeldruckhärte | 0.6285714 | 0.5142857 | 0.8571429 | 1 | 0.5714286
Kriechmodul | 0.6785714 | 0.5357143 | 0.9285714 | 1 | 0.5
Biegefestigkeit | 0.5 | 0.5357143 | 0.7357143 | 1 | 0.5714286
Dichte | 1 | 0.8666667 | 0.875 | 0.9 | 0.8916667

## Thermal
| PC | ABS | PS | SAN | ASA | Einheit | Verfahren
Wärmeleitfähigkeit | 0.21 | 0.17 | 0.17 | 0.17 | 0.17 | W/K m | ISO 22007
Spez. Wärmekapazität | 1.17 | 1.4 | 1.3 | 1.2 | 1.3 | J/g K | IEC 1006
Längenausdehnungskoeff. | 65 | 95 | 80 | 70 | 110 | 10^-6 / K | ISO 11359
Schmelztemp. | 148 | 110 | 100 | 106 | 100 | °C | ISO 11357
Max. Temp dauerhaft | 125 | 95 | 70 | 85 | 90 | °C | -
Normalisiert bezogen auf Max
Wärmeleitfähigkeit | 1 | 0.8095238 | 0.8095238 | 0.8095238 | 0.8095238
Spez. Wärmekapazität | 0.8357143 | 1 | 0.9285714 | 0.8571429 | 0.9285714
Längenausdehnungskoeff. | 0.5909091 | 0.8636364 | 0.7272727 | 0.6363636 | 1
Schmelztemp. | 1 | 0.7432432 | 0.6756757 | 0.7162162 | 0.6756757
Max. Temp dauerhaft | 1 | 0.76 | 0.56 | 0.68 | 0.72

## Chemical
| PC | ABS | PS | SAN | ASA | Ordinal skaliert. 0 (schlecht), 1 (mittel), 2 (gut)
Mineralische Schmierstoffe | 1 | 2 | 1 | 2 | 2
Aliph. Kohlenwasserstoffe | 2 | 2 | 0 | 2 | 2
Aceton | 0 | 1 | 0 | 0 | 1
Alkohole | 1 | 1 | 2 | 1 | 1
UV / Witterung | 1 | 1 | 1 | 1 | 2
Normalisiert bezogen auf Max
Mineralische Schmierstoffe | 0.5 | 1 | 0.5 | 1 | 1
Aliph. Kohlenwasserstoffe | 1 | 1 | 0 | 1 | 1
Aceton | 0 | 1 | 0 | 0 | 1
Alkohole | 0.5 | 0.5 | 1 | 0.5 | 0.5
UV- / Witterungs- beständigkeit | 0.5 | 0.5 | 0.5 | 0.5 | 1